## Sheet1
技术要求:
福州市疾病预防控制中心新址布艺窗帘制作安装
区域 | 品名 | 数量 | 单位 | 技术参数
综合楼二楼201房-215房 | 布艺窗帘面料 | 372 | ㎡ | 需符合国家标准：GB18401-2010《国家纺织产品基本安全技术规范》C类标准或更高级别的均以认可； 1.面料材质：异味：无；GB18401-2010100%聚酯纤维；FZ/T01057.2..3.4-2007; 2.克重： 400g/ m2±5%；GB/T4669-2008 3.幅宽：2800mm（±5%）；GB/T4666-2009 4.甲醛含量:≤300mg/kg；GB18401-2010 5.PH值：≤7；GB18401-2010 6.可分解致癌芳香胺染料含量：≤5mg/kg；GB18401-2010 7.致敏性染料：≤5mg/kg；GB/T20383-2006 8.含氯苯酚：≤0.05mg/kg；GB/T18414.2-2006 9.可萃取重金属：（十项非接触皮肤用品）（锑≤30mg/kg、镍≤4.0mg/kg、汞≤0.02mg/kg、铬≤2.0mg/kg、铅≤1.0mg/kg、（六价铬）≤0.5mg/kg、砷≤1.0mg/kg、铜≤50.0mg/kg、镉≤0.1mg/kg、钴≤4.0mg/kg） GB/T17593.2-2007,.GB/T17593.3-2006.GB/T17593.4-2006 10.耐光色牢度:＞4级；GB/T8427-2019 11.断裂强力（N）：经向：≥2250；纬向：≥1300；GB/T3923.1-2013 12.胀破强力：≥1150Kpa；GB/T7742.1-2005 13.抗菌性能:（金黄色葡萄球菌/大肠杆菌/白色念珠菌/铜绿假单胞菌/肺炎克雷伯菌）抑菌率：≥95%；GB/T20944.3-2008 14.阻燃性能：需符合：《建筑材料及制品燃烧性能分级》GB/T 8624-2012B1级GB/T8629-20174N程序水洗≥100次后进行测试； 以上5-14项需提供投入本项目使用的产品的第三方检验报告（或测试报告）复印件或扫描件；报告需带有CMA或CNAS标识和可查询的防伪二维码；否则不予认可；提供产品检验报告原件核查。 15.面料褶皱比例1:2.3；
| 铝合金轨道 | 43.25 | m | 1.轨道选用铝合金挤压一次成型、表面采用烤漆技术，不锈钢封口静音双轴承走轮。2. 规格1.肩宽34±1mm；2.高31±1mm；3.壁厚2.7±0.1mm;需提供投入本项目使用的产品的第三方检验报告（或测试报告）复印件或扫描件；报告需带有CMA标识；否则不予认可；提供产品检验报告原件核查。
| 窗帘布带 | 372 | m | 需符合国家标准：GB18401-2010《国家纺织产品基本安全技术规范》C类标准或更高级别的均以认可； 成分：100%聚酯纤维；FZ/T01057.2..3.4-2007; 1.PH值≤6.5；GB18401-2010 2.甲醛含量：≤300mg/kg；GB18401-2010 3.可分解致癌芳香胺染料含量:未检出≤5mg/kg；GB18401-2010 4.致敏性染料:未检出≤5mg/kg；GB/T20383-2006 5.可萃取重金属: （十项非接触皮肤用品）（锑≤30mg/kg、镍≤4.0mg/kg、汞≤0.02mg/kg、铬≤2.0mg/kg、铅≤1.0mg/kg、（六价铬）≤0.5mg/kg、砷≤1.0mg/kg、铜≤50.0mg/kg、镉≤0.1mg/kg、钴≤4.0mg/kg）GB/T17593.2-2007,.GB/T17593.3-2006.GB/T17593.4-2006 6.防紫外线性能：UPF≥50，T(UVA)≥2.8%，T(UVB);≥0.09%；GB/T18830-2009 7.水洗尺寸变化率（%）：经向：±1%，纬向：±1%；GB/T8630-2013 8.强力保持率：经向：≥80%，纬向：≥120%；GB/T31899-2015;GB/T3923.1-2013 9.抗菌性能：（金黄色葡萄球菌/大肠杆菌/白色念珠菌/铜绿假单胞菌/肺炎克雷伯菌）抑菌率：≥95%；GB/T20944.3-2008 10..阻燃性能：需符合国家标准：《公共场所阻燃制品及组件燃烧性能要求和标识》GB20286-2006合格 标准。 以上1-10项技术参数需提供投入本项目使用的第三方检验报告（或测试报告）复印件或扫描件，报告需带有CMA或CNAS标识和可查询的防伪二维码；否则不予认可；提供产品检验报告原件核查。
| 布叉 | 346 | 个 | 特A四叉钩；表面烤漆
| 窗帘绑带 | 30 | 条 | 同帘身材质
合计 | 最高限价34500.00（元）